## Sheet1
PT.SHARP SEMICONDUCTOR INDONESIA
PRODUCTION ENGINEERING DEPARTMENT
COMPOUND PROCESS ENG-SECTION
FRAME LASER 1.8t
Machine No:
Time : No 1 ~ 3 satu kali/hari awal shift A, No.4 ~ 6 setiap shift
No | Start Up Check Item |  | Standard |  |  | Hasil Start Up Check
[6 empty] | Sen, / / |  |  | Sel, / / |  |  | Rab, / / |  |  | Kam, / / |  |  | Jum, / / |  |  | Sab, / / |  |  | Min, / /
1 | *Checking of gold wire route (Pemeriksaan rute gold wire) |  | Lap & bersihkan wire guide dan ring guide dengan bemcoat beralkohol
2 | @Checking of Air Pressure (Memeriksa nilai air pressure) |  | 0.35 ~ 0.55 Mpa
3 | * Cleaning of Machine (Membersihkan Mesin) |  | Bersihkan mesin dari debu dan device yang terjatuh
[6 empty] | A | B | C | A | B | C | A | B | C | A | B | C | A | B | C | A | B | C | A | B | C
4 | @ Capilary usage count (Pemakaian capilary) |  | 600.000 wires
5 | @ Checking of bonding parameter (Memeriksa parameter bonding) |  | LD | Us-Pwr | Pad : 75 ~ 115
Lead : 40 ~ 80
|  |  |  | Time | Pad : 20 ~ 40
Lead : 10 ~ 30
|  |  |  | Force | Pad : 20 ~ 40
Lead : 40 ~ 80
|  |  | Sic Mount | Us-Pwr | Pad : 50 ~ 90
Lead : 60 ~ 80
|  |  |  | Time | Pad : 10 ~ 30
Lead : 10 ~ 30
|  |  |  | Force | Pad : 50 ~ 70
Lead : 40 ~ 80
6 | @ Checking of Temperature /PV (Memeriksa temperature) |  | Temperature PV : 175 ~ 185 °C
7 | # Pemeriksaan grounding (Baut pengunci di conductive mat, banana plug, koneksi kabel grounding) |  | Terpasang bagus /tidak longgar, lepas, putus.
8 | Kondisi Permukaan heater plate |  | -Naik dan turunkan frame clamp kemudian periksa apakah ada sisa gold wire, paste, dll atau heater plate penyok.
9 | Status frame clamping |  | -Periksa frame pada bagian 1st & 2nd bonding tidak mengambang(caranya dengan menekan-nekan frame dengan pinset frame tidak bergerak)
Checked
Note
| Note: | # Beri tanda (V) jika kondisi OK/Good dan beri tanda (X) jika hasil pemeriksaan NG
Wire Bond Machine Start Up Check Sheet
(Frame Laser 1.8t & Green Frame 1.8t)
09
09

## Sheet2
Naik dan turunkan frame clamp kemudian periksa apakah ada sisa gold wire, paste, dll atau heater plate penyok.
Periksa kondisi clamp pada frame dengan cara menekan frame menggunakan pinset. Jika frame bergerak berarti ada gap maka NG, frame clamper harus disetting ulang
Periksa frame pada bagian 1st bonding dan 2nd bonding tidak mengambang(caranya dengan menekan-nekan frame dengan pinset frame tidak bergerak)
| Dok. No. | : | FF-WB-002
| Revisi | : | i09
| Berlaku | : | 15 April 2019
| QC |  | Production
Doc No : FF-WB-002-08
Berlaku : 15 Febuary 2019
QC
Production